## Лист1
г. Москва, ул. Шоссейная, д.1, корп.2 Тел. (495) 514-26-02, 508-72-81. www.krassnab.ru
НАИМЕНОВАНИЕ | ХАРАКТЕРИСТИКИ | Толщина покрытия, один слой | РАСХОД, кг/м2, один слоя | Цена, кг | Стоимость, м2
Полиуретановые материалы «Полиурефлекс»
1. Подготовка и упрочнение оснований
Пропитка "Полиурефлекс" | Полиуретановый грунт с улучшенной проникающей способностью. Высокая стойкость к истиранию и деформационным нагрузкам. Химически стоек. Водо- и паронепроницаемый. Увеличивает прочностные характеристики и срок службы бетонной стяжки. Используется для упрочнения и подготовки бетонных поверхностей низкой прочности перед нанесением финишных полиуретановых покрытий. | - | 0.25 | 225 | 56.25
Грунт "Полиурефлекс" | Полиуретановый грунт с высокой проникающей способностью. Высокая стойкость к истиранию и деформационным нагрузкам. Химически стоек. Водо- и паронепроницаемый. Увеличивает прочностные характеристики и срок службы бетонной стяжки. Используется для подготовки бетонных поверхностей перед нанесением финишных полиуретановых покрытий. | 20-40мкм | 0.35 | 275 | 96.25
2. Финишные покрытия
Лак глянцевый "Полиурефлекс" | Представляет собой сложную композицию полимеров. Химстоек и водонепроницаем, выдерживает истирающие и деформационные нагрузки высокой интенсивности. Наносится в один и при необходимости в два-три слоя. Дает 100%-ное обеспыливание бетона и защиту от механических и истирающих нагрузок. Используется в качестве самостоятельного покрытия на бетонные, деревянные, металлические поверхности (полы, стены и т.д.). | 100-150мкм | 0.35 | 310 | 108.5
Лак матовый "Полиурефлекс" | Двухкомпонентная композиция полиуретановых полимеров. Обладает высокими показателями прочности, изностостойкости и адгезии к основанию. Выдерживает воздействие агрессивных химических жидкостей (в т.ч. бензин, масла, р-ры кислот и щелочей). Наноситься в два-три слоя. Применяется как самостоятельное покрытие в условиях интенсивной механической нагрузки и возможного химического воздействия (склады, паркинги, гаражи, автосервисы, торговые центры), так и в качестве декоративного покрытия для полимерных оснований. | 100-150мкм | 0.2 | 895 | 179
Эмаль 50 "Полиурефлекс" | Представляет собой однокомпонентное цветное покрытие со средней укрывающей способностью. Износостойкое и водонепроницаемое, выдерживает истирающие и деформационные нагрузки высокой интенсивности. Химически стойкое почти ко всем видам агрессивных веществ. Наносится в два-три слоя. Используется в качестве самостоятельного покрытия на бетонные, деревянные, металлические поверхности БЕЗ предварительного грунтования. | 100-150мкм | 0.35 | 250 | 87.5
Эмаль 100 "Полиурефлекс" | Представляет собой однокомпонентное цветное покрытие с высокой укрывающей способностью. Износостойкое и водонепроницаемое, выдерживает истирающие и деформационные нагрузки высокой интенсивности. Химически стойкое почти ко всем видам агрессивных веществ. Наносится в один - два слоя. Используется в качестве самостоятельного покрытия на бетонные, деревянные, металлические поверхности с предварительным грунтованием основания. | 200-250мкм | 0.35 | 340 | 119
Наливной пол "Полиурефлекс" | Представляет собой двухкомпонентный самовыравнивающийся материал. Позволяет получить химически стойкое и водонепроницаемое покрытие с высокой стойкостью к истиранию и деформационным нагрузкам. Наносится с помощью зубчатого шпателя, либо раклей с максимальной толщиной за один слой 1,5-2мм.Используется в качестве самостоятельного покрытия на бетонные, деревянные, металлические поверхности (полы). | 1,5-2,0мм | 1.5 | 345 | 517.5
Наливной пол /высоконаполненный/ "Полиурефлекс" | Представляет собой трехкомпонентный самовыравнивающийся материал. Позволяет получить химически стойкое и водонепроницаемое покрытие с высокой стойкостью к истиранию и деформационным нагрузкам. Наносится с помощью зубчатого шпателя, либо раклей с максимальной толщиной за один слой 4-6мм.Используется в качестве самостоятельного покрытия на бетонные, деревянные, металлические поверхности (полы). | 4,0-6,0мм | 4.5 | 225 | 1012.5
3. Ремонтные составы
Состав для ремонта бетонного основания "Полиурефлекс" | Полиуретановый высоконаполненный компаунд предназначается для ремонта дефектов бетонных оснований, заделки трещин (глубиной до 2 см), раковин, сколов, выбоин, а также для выравнивания поверхности перед нанесением других полимерных покрытий. Применяется для ремонта в местах с высокими механическими (ударными, вибрационными, истирающими) нагрузками, а также возможным химическим воздействием (бензин, масло, растворы кислот и щелочей). | 1мм | 1.5 | 195 | 292.5
ХВ материалы «ДСС-КАСКАД»
1. Подготовка и упрочнение оснований
ХВ Пропитка "ДСС-КАСКАД", аква | Пропитка на водной основе с высокой проникающей способностью, предотвращение разрушения бетона или цементно-песчаной стяжки любой пористости и марки, простота нанесения. Используется для предварительной обработки бетонных поверхностей с последующим нанесением остальных компонентов системы "ДСС-КАСКАД" или других совместимых покрытий. Сфера применения: склады, цеха, торговые, подсобные и другие помещения. | - | 0.2 | 180 | 36
ХВ Пропитка "ДСС-КАСКАД" | Высокая проникающая способность, предотвращение разрушения бетона или цементно-песчаной стяжки любой пористости и марки, простота нанесения. Повышает марку бетона. Используется для предварительной обработки бетонных поверхностей с последующим нанесением остальных компонентов системы "ДСС-КАСКАД" или других совместимых покрытий. Сфера применения: склады, цеха, торговые, подсобные и другие помещения. | 10-20мкм | 0.2 | 195 | 39
ХВ Грунт "ДСС-КАСКАД" | Связывает и упрочняет поверхность бетона, предотвращает появление пятен после окраски, повышает адгезию окрасочного слоя, снижает расход эмали. Используется для укрепления бетонных поверхностей, обработанных пропиткой "ДСС-КАСКАД" или на чистый бетон с последующим нанесением эмали "ДСС-КАСКАД" или других совместимых покрытий. Сфера применения: склады, цеха, торговые, подсобные и другие помещения. | 20-40мкм | 0.25 | 195 | 48.75
2. Финишные покрытия
ХВ Эмаль "ДСС-КАСКАД" | Создает защитную полимерную цветную пленку, защищающую поверхность бетона от истирания и других механических воздействий. Простота нанесения и ремонта. Используется для покрытия бетонных поверхностей, обработанных пропиткой "ДСС-КАСКАД" и грунтовкой "ДСС-КАСКАД". Сфера применения: склады, цеха, торговые, подсобные и другие помещения. | 150-200мкм | 0.35 | 235 | 82.25
Эпоксидные материалы «Полиэпофлекс»
1. Подготовка и упрочнение оснований
Грунт "Полиэпофлекс, аква | Двухкомпонентный водно-эпоксидный грунт для подготовки основания перед нанесением финишного декоративного покрытия. Возможно применение по влажному бетону (через 5 суток после укладки). | 10-20мкм | 0.25 | 225 | 56.25
Грунт "Полиэпофлекс" | Двухкомпонентный эпоксидный грунт для подготовки основания перед нанесением финишного декоративного покрытия. Укрепляет основание, обеспыливает. | 10-20мкм | 0.25 | 335 | 83.75
2. Финишные покрытия (в т. ч. паропроницаемые)
Эмаль "Полиэпофлекс", паропроницаемая | Двухкомпонентное износостойкое покрытие для упрочнения, обеспыливания, декоративного окрашивания бетонных полов,стен и т.д. Химически-, масло- и бензостойкое. Возможно применение по влажному бетону (через 5 суток после укладки). | 200-250мкм | 0.35 | 415 | 145.25
Эмаль"Полиэпофлекс | Двухкомпонентное эпоксидное покрытие для упрочнения, обеспыливания, декоративного окрашивания бетонных полов, стен и т.д. Химически-, масло- и бензостойкое. | 200-250мкм | 0.35 | 425 | 148.75
Пол наливной "Полиэпофлекс" | Эпоксидный наливной пол применяется внутри и снаружи помещений для устройства высокопрочных бесшовных покрытий пола, в том числе, где имеются повышенные требования к механической, химической и абразивной стойкости пола, в условиях повышенной влажности. Предприятия машиностроения и энергетической промышленности; предприятия пищевой промышленности и общественного питания; предприятия химической и фармацевтической промышленности; медицинские учреждения и объекты бытового обслуживания; помещения с требованиями к декоративности: торговые и выставочные залы, магазины;складские помещения, автомастерские, гаражи и т.д. | 1,5-2,0мм | 1.5 | 380 | 570
Пол наливной "Полиэпофлекс" паропроницаемый | Двухкомпонентный нетоксичный экологически чистый материал, образующий износостойкое и химстойкое покрытие матового цвета. Применяется в медицинских и учебных заведениях, а также в помещениях, где недопустимо использование материалов на растворителях. Возможно применение по влажному бетону (через 5 суток после укладки). | 1,5мм | 1.5 | 395 | 592.5
3. Ремонтные составы
Шпатлевка "Полиурефлекс" быстротвердеющая | Цементно-уретановая материал для ремонта и выравнивания бетонных полов. Может быть нанесен слоем от 1мм до 2см. Образует химически- и влагостойкое непылящее покрытие, выдерживающее высокие механические нагрузки. Возможно применение по влажному и свежеуложенному бетону. Используется как в качестве ремонтного состава (шпатлевки), так и в качестве самостоятельного покрытия на бетонные полы (полимерная стяжка), в т.ч. для ускорения межоперационного цикла при нанесении на свежеуложенный бетон полиуретановых и эпоксидных материалов. | 1 мм | 1.8 | 285 | 513
Состав для ремонта бетонного основания "Полиэпофлекс" | Трехкомпонентный эпоксидный состав (ком. А - высоконаполненное эпоксидное связующее, ком. Б - отвердитель, ком. С - кварцевый наполнитель) для выравнивания любых бетонных оснований, в т.ч. свежеуложенных. Помещения с большими механическими нагрузками (цеха, паркинги, пандусы), промышленные холодильники, торговые и выставочные залы, устройство гладких или текстурных поверхностей, антискользящих покрытий. Наносится толщиной от 3 до 6 мм за 1 слой | 1 мм | 1.6 | 215 | 344
Материалы для устройства декоративных полимерных покрытий в квартирах и офисах, в т.ч. C 3D эффектом
1. Подготовка и упрочнение оснований
Грунт "Полиурефлекс-Декор" | Одокомпонентный полиуретановый грунт специально разработанный для упрочнения и повышения марки пескобетонных и бетонных оснований, что позволяет подготавливать и наносить полимерные покрытия на оснания с прочностью ниже 30 МПа | 20-30мкм | 0.4 | 350 | 140
Грунт "Полиэпофлекс-Декор" | Двухкомпонентный эпоксидный грунт с улучшенными техническими показателями, глубоко проникает в основание, упрочняет, обеспыливает, заполняет поры, скрепляет трещины и препятствует дальнейшему разрушению. | 30-40мкм | 0.35 | 420 | 147
2. Финишные покрытия
Наливной пол "Полиурефлекс-Декор" | Двухкомпонентный полиуретановый модифицированный наливной пол. Применяется для устройства бесшовных глянцевых декоративных полов, в квартирах, офисах, и других помещениях, бытового назначения. | 2,5мм | 3.5 | 435 | 1522.5
Наливной пол "Полиэпофлекс-Декор" | Двухкомпонентный эпоксидный самовыравнивающийся наливной пол. Применяется для устройства бесшовных глянцевых декоративных полов, в квартирах, офисах, и других помещениях, бытового назначения. Возможно нанесение на основание с водо-, электрообогревом. | 2,5мм | 3.5 | 495 | 1732.5
Наливной пол "Полиэпофлекс-Декор 3D" | Двухкомпонентный эпоксидный самовыравнивающийся прозрачный наливной пол. Применяется для устройства декоративных покрытий с объемным 3D эффектом, обладает высокой ультрафиолетастойкостью. | 2мм | 2 | 895 | 1790
Лак матовый "Полиурефлекс-Декор" | Двухкомпонентная водно-полиуретановая композиция, создает дополнительную защитную пленку стойкую к истиранию и различным агрессивным средам, а также в качестве декоративного матового покрытия для полиуретановых и эпоксидных наливных полов. | 200-300мкм | 0.2 | 980 | 196
Инструменты для работ
Ракля фанерная РЕЗ | Плоская, фанерная со сменными резиновыми вставками. Инструмент предназначен для устройства наливных полимерных полов. Длина 56 см. Простота и удобство применения. Высокая производительность. | 560мм | шт. | 3500
Ракля фанерная MET | Плоская, фанерная со сменными металлическими вставками. Инструмент предназначен для устройства наливных полимерных полов. Длина 56 см. Простота и удобство применения. Высокая производительность. | 560мм | шт. | 3500
Ракля металлическая, регулируемая (0-10мм) | Металлическая ракля предназначена для устройства наливных полимерных полов. Длина 56 см. Простота и удобство применения. Высокая производительность. | 560мм | шт. | 7000
Шпатель резиновый | Из фанеры с резиновой вставкой. Инструмент предназначен для устройства наливных полимерных полов. Длина 30 см. Простота и удобство применения. Высокая производительность. | 300мм | шт. | 1500
Вставка зубчатая стальная | Металлическая пластина, длина 28 см, треугольный зуб. Размер зуба подбирается в зависимости от толщины покрытия. Одна ракля комплектуется двумя пластинами. | 280мм | шт. | 200
Краскоступы | Пластиковая подошва на стальных шипах 25 мм. Предназначена для перемещения по не отвержденным, недавно нанесенным полимерным покрытиям. |  | шт. | 850
Валик велюровый, полиамидный 50 | Валик велюровый с коротким ворсом, длина 50 мм. Предназначен для нанесения полимерных составов на основания. Удобство нанесения, экономичный расход. | 50мм | шт. | 100
Валик велюровый, полиамидный 100 | Валик велюровый с коротким ворсом, длина 100 мм. Предназначен для нанесения полимерных составов на основания. Удобство нанесения, экономичный расход. | 100мм | шт. | 150
Валик велюровый, полиамидный 180 | Валик велюровый с коротким ворсом, длина 180 мм. Предназначен для нанесения полимерных составов на основания. Удобство нанесения, экономичный расход. | 180мм | шт. | 220
Валик велюровый, полиамидный 250 | Валик велюровый с коротким ворсом, длина 250 мм. Предназначен для нанесения полимерных составов на основания. Удобство нанесения, экономичный расход. | 250мм | шт. | 350
Валик игольчатый диаэрационный (RUS) | Пластиковый валик с иголками длинной 250 мм. Предназначен для удаления пузырьков воздуха из полимерных покрытий на стадии их обустройства. | 250мм | шт. | 700
Валик игольчатый диаэрационный (GER) | Пластиковый валик с иголками длинной 25 см. Предназначен для удаления пузырьков воздуха из полимерных покрытий на стадии их обустройства. | 250мм | шт. | 2500
Цветные декоративные "чипсы" | Цветные декоративные "чипсы" предназначены для придания наливным полимерным покрытиям дополнительных декоративных , а также антискользящих свойств. Цветные декоративные "чипсы" применяются в торгово-развлекательных и промышленных зданиях и сооружениях, где требуется дополнительные декоративные свойства покрытий, а также возможность маскировки дефектов основания. |  | 0,2 кг. | 350
Полимерные материалы по металлу "ФЕРРОН"
Грунт-эмаль Феррон Цинк | Атмосферостойкая грунт- эмаль предназначена для антикоррозионной зпащиты изделий из углеродистой стали, низколегированной стали, чугуна и т.п. от электрохимической коррозии на 20 лет и более. Применяется для защиты промышленных конструкций. Цвет: серебристый | 200 мкм | 0.25 | 525 | 131.25
Феррон Грунт | Однокомпонентный состав на алкидной основе с добавлением активных железо-окисных наполнителей. Для антикоррозионной защиты металлоконструкций, выполненных из черного металла, с последующей окраской финишными эмалями "ФЕРРОН" Цвет: красно-коричневый | 100-150мкм | 0.15 | 195 | 29.25
Феррон Антикор 3 в 1 | Предназначена для защитно–декоративной обработки изделий из черных металлов, эксплуатирующихся как внутри помещений, так и в условиях открытой атмосферы. Металлические заборы и ограды, металлические ворота, решетки, гаражи и т.п. | 150-200мкм | 0.15 | 245 | 36.75
Феррон грунт Антикор | Однокомпонентный быстросохнущий алкиднофенольный грунт для окраски ПО РЖАВЧИНЕ (не более 70 мкм) металлических поверхностей (в т. ч. стальных, углеродистых, нержавеющих, оцинкованных) , очистка которых затруднена: крупногабаритные изделия, сложный профиль обрабатываемой поверхноности, наличие плотно держащейся ржавчины, неблагоприятные погодные условия при нанесении. Цвет: красно-коричневый. серый. | 150-200мкм | 0.2 | 225 | 45
Феррон Цинкор | Однокомпонентная акрилосодержащая эмаль для окраски оцинкованных, черных и цветных металлов. Высокая стойкость к ультрафиолету, атмосферным и механическим воздействиям. Колеровка. Для покраски кровельной оцинкованной жести и шифера, стен и крыш ангаров, бытовок и др. Может быть нанесена на изделия из меди и алюминия, а так же на обработанные «Феррон грунт Антикор» и "Феррон Лак" конструкции из черных металлов. | 150-200мкм | 0.2 | 185 | 37
Феррон Хим | Полиуретановая эмаль, предназначенная для окраски металлических поверхностей. Стойкая к воздействию агрессивных веществ: масел, бензина, растворов кислот, щелочей, солей, растительных и животных жиров. Эмаль устойчива к истиранию и перепадам температур. Колеровка. Для защиты поверхностей, эксплуатирующихся внутри и снаружи помещений в условиях тяжелой промышленной атмосферы, для окраски технологического оборудования, поверхностей станков и стальных металлических конструкций в машиностроении, энергетической промышленности, пищевой промышленности, резервуаров с технической водой и бассейнов | 150-200мкм | 0.15 | 385 | 57.75
Феррон Лак | Однокомпонентный прозрачный полиуретановый лак. Стоек к воздействию агрессивных веществ: масел, бензина, растворов кислот, щелочей, солей, растительных и животных жиров, механическим воздействиям. Для защиты изделий из черных металлов от коррозии в условиях агрессивной промышленной атмосферы. Лак может использоваться как в качестве самостоятельного покрытия по черному металлу (для внутренних работ), так и в системе покрытий «ФЕРРОН», для обеспечения дополнительной химической и антикоррозионной стойкости. | 70-100 мкм | 0.1 | 325 | 32.5
Феррон Профи | Двухкомпонентная атмосферостойкая полиуретановая эмаль, предназначена для окраски и защиты металлических поверхностей, эксплуатирующихся в жестких условиях. Высокая стойкость к ультрафиолету, атмосферным и механическим воздействиям. Колеровка. Для окраски и защиты металлических поверхностей, в том числе подвергающихся воздействию агрессивных газов и паров, бензина и минерального масла, а так же для покраски подводной части и зоны переменной ватерлинии (ПВЛ) опор мостов и причалов, судов, плавучих доков, бассейнов и т.д., эксплуатирующихся в речной и морской воде. | 150-200мкм | 0.2 | 395 | 79
Герметизирующие, Гидроизоляционные и Кровельные материалы
Герметик "Полиурефлекс", текучий для деф. швов | Двухкомпонентный текучий отверждающийся полиуретановый герметик на основе синтетических каучуков. Влаго и паро непроницаем, стоек к атмосферным и механическим воздействиям. Применяется для гидроизоляции, герметизации и ремонта деформационных швов, заливки трещин бетонных полов,покрытий аэродромов и дорог, мостовых сооружений, для обмазочной гидроизоляции в подвалах, на чердаках, для полов, стен тоннелей (в т. ч. на гибкую армосетку), кровли и приклеивания рулонных кровельных материалов. Фасовка 12 кг |  | кг. | 395
Герметик "Полиурефлекс", для межпанельных швов | Двухкомпонентный отверждающийся полиуретановый герметик белого цвета. Влаго и паронепроницаем, стоек к атмосферным и механическим воздействиям, эластичный.Применяется для заделки и герметизации стыков между панелями в промышленном и гражданском строительстве. Фасовка 12 кг |  | кг. | 285
Герметик Soudalflex 40 FC | Однокомпонентный высокомодульный полиуретановый герметик для заполнения швов. | 600г | туба | 350
Жидкая кровля "Гидроизолон" | Материал изготовлен на основе полиэфирных соединений с добавлением пластификаторов, наполнителей, целевых добавок. Представляет собой двухкомпонентный состав и состоит из основной пасты и отвердителя. Кровельный полиуретановый материал применяется для устройства и ремонта кровли, в том числе мягкой, герметизации и гидроизоляции металлических, железобетонных и других конструкций | 1 мм | 1.5 | 320 | 480
Жидкая резина "Гидроизол" | Двухкомпонентная полимерная композиция, предназначенная для устройства промежуточной гидроизоляции. Обеспечивает качественную и долговечную, эластичную гидроизоляцию. Также используется для связывания старой и новой бетонной стяжки. Позволяет уменьшить толщину стяжки. | 0,5 мм | 0.6 | 290 | 174
Состав для блокировки масленых пятен | Двухкомпонентный специальный состав, предназначенный для блокировки масляных пятне различного происхождения в бетонных поверхностях. Применяется для подготовки бетонных оснований, содержащих в себе масляные пятна, перед нанесением каких-либо покрытий. | 0,5 мм | 0.6 | 385 | 231
Общестроительные ЛКМ.
"ПФ-115" эмаль | Алкидная эмаль. По ТУ (Фасовка 50, 200 кг.) | Для внутренних и наружных работ. |  | от 1000 кг 38,94 руб. | от 1000 кг 38,94 руб.
"ПФ-115" эмаль | Алкидная эмаль. По ГОСТу (Фасовка 20, 40, 200 кг.) | Для внутренних и наружных работ. |  | от 40 кг 55,46 руб. | от 40 кг 55,46 руб.
"ДСС" эмаль | Дорожно-разметочная эмаль, устойчива к растворам солей. (Фасовка 50, 200 кг.) | Для нанесения разметки на асфальтовые поверхности дорог, шоссе, тротуаров, покраски бордюров и т.д. |  | от 50 кг 105,61 руб. | от 50 кг 105,61 руб.
Клей Универсальный | Клей однокомпонентный, органорастворимый на основе синтетических каучуков (Фасовка 20, 40 кг) | Для приклеивания бетона, металла, дерева, паркета и т.д. |  | от 20 кг 79,06 руб. | от 20 кг 79,06 руб.
Мастика клеящая | Водная, на акриловых пленкообразующих. (Фасовка 10 кг) | Для приклеивания линолеума, ковролина, других рулонных и плиточных материалов. |  | 76,70 руб. | 76,70 руб.
Пропитка для дерева | Алкидная цветная пропитка для деревянных поверхностей. (Фасовка от 50 кг.)Алкидная цветная пропитка для деревянных поверхностей. (Фасовка от 50 кг.) | Для защиты и декоративной отделки древесины, внутри и снаружи помещений. |  | 59,00 руб. | 59,00 руб.
Растворитель | Специальная смесь растворителей. (Фасовка 40 литров)Специальная смесь растворителей. (Фасовка 40 литров) | Для разбавления материалов систем "АКРИАЛ+", "ДСС-КАСКАД" |  | 60,18 руб. | 60,18 руб.
Наполнители для полимерных составов
Песок кварцевый | Сухой, прокаленный кварцевый песок для наполнения полимерных материалов. Бумажный мешок 50кг | 0,1-0,2мм | кг. | 15 | от 1 т
Песок кварцевый | Сухой, прокаленный кварцевый песок для наполнения полимерных материалов. Бумажный мешок 50кг | 0,8-1,2мм | кг. | 40 | от 1 т
Моющее средство. |  |  |  |  | от 1 т
от 1 т
от 1 т
от 1 т
от 1 т
Синтетическое моющее средство | Щелочное концентрированное средство. Может быть использовано для мытья полимерных полов ( в т.ч.серии "Р-ПУ") | Мойка полимерных полов, оборуд., трубопроводов, блоков розлива, тары на молочной, масложировой, дрожжевой, пивобезалк., ликероводочной, мясо- и рыбоперераб.кондитер.и т.д |  | 94,4 руб. | от 1 т
от 1 т
от 1 т
от 1 т
Песок декоративный | Декоративный кварцевый песок для устройства высоко наполненных полимерных покрытий. Бумажный мешок 50кг |  | кг. | от30р. | от 1 т
Маршалит (кв. пыль) | Кварцевая пыль для наполнения полимерных материалов. Бумажный мешок 50кг |  | кг. | 15 | от 1 т
Растворители
Растворитель для "Полиурефлекс" | Для регулирования вязкости полиуретановых материалов. |  | л | 155
Растворитель для "Полиэпофлекс" | Для регулирования вязкости эпоксидных материалов. |  | л | 155
КРАССНАБ